## min
Fabricante | RISEN ENERGY | Número de módulos | 1 | Número de prueba | 3
Modelo | RSM144-7-440BMDG | Número de strings | 1 | Fecha y hora | 17-10-2025 14:15
Tipo de módulo | Std - PV de un solo lado | Años de servicio [Year] | 0.0
Pmax@Nominal [W] | 440 | Pmax@OPC [W] | 381 | Pmax@STC [W] | 442 | Ok* (0.5%)
Fabricante | RISEN ENERGY | Número de módulos | 1 | Número de prueba | 2
Modelo | RSM144-7-440BMDG | Número de strings | 1 | Fecha y hora | 17-10-2025 14:14
Tipo de módulo | Std - PV de un solo lado | Años de servicio [Year] | 0.0
Pmax@Nominal [W] | 440 | Pmax@OPC [W] | 381 | Pmax@STC [W] | 441 | Ok* (0.3%)
Fabricante | RISEN ENERGY | Número de módulos | 1 | Número de prueba | 1
Modelo | RSM144-7-440BMDG | Número de strings | 1 | Fecha y hora | 17-10-2025 13:29
Tipo de módulo | Std - PV de un solo lado | Años de servicio [Year] | 0.0
Pmax@Nominal [W] | 440 | Pmax@OPC [W] | 315 | Pmax@STC [W] | 458 | Not Ok* (4.0%)

## mid
Fabricante | RISEN ENERGY | Número de módulos | 1 | Número de prueba | 3
Modelo | RSM144-7-440BMDG | Número de strings | 1 | Fecha y hora | 17-10-2025 14:15
Tipo de módulo | Std - PV de un solo lado | Años de servicio [Year] | 0.0
Degradación [%] | 0.0 | Irradiación frontal [W/m²] | 901 | Marcador 1 | ATAMO I
Tolerancia +Pmax [%] | 3.0 | Irradiancia parte trasera Arriba ¦ Abajo [W/m²] | ---- ¦ ---- | Marcador 2 | ----
Tolerancia -Pmax [%] | 0.0 | Temperatura [°C] | 38.6 | Marcador 3 | ----
Voc@Nominal [V] | 49.50 | Voc@OPC [V] | 45.6 | Voc@STC [V] | 47.7
Vmpp@Nominal [V] | 41.13 | Vmpp@OPC [V] | 37.2 | Vmpp@STC [V] | 39.2
Impp@Nominal [A] | 10.70 | Impp@OPC [A] | 10.25 | Impp@STC [A] | 11.29
Isc@Nominal [A] | 11.30 | Isc@OPC [A] | 10.70 | Isc@STC [A] | 11.79
Pmax@Nominal [W] | 440 | Pmax@OPC [W] | 381 | Pmax@STC [W] | 442 | Ok* (0.5%)
Fabricante | RISEN ENERGY | Número de módulos | 1 | Número de prueba | 2
Modelo | RSM144-7-440BMDG | Número de strings | 1 | Fecha y hora | 17-10-2025 14:14
Tipo de módulo | Std - PV de un solo lado | Años de servicio [Year] | 0.0
Degradación [%] | 0.0 | Irradiación frontal [W/m²] | 899 | Marcador 1 | ATAMO I
Tolerancia +Pmax [%] | 3.0 | Irradiancia parte trasera Arriba ¦ Abajo [W/m²] | ---- ¦ ---- | Marcador 2 | ----
Tolerancia -Pmax [%] | 0.0 | Temperatura [°C] | 37.4 | Marcador 3 | ----
Voc@Nominal [V] | 49.50 | Voc@OPC [V] | 45.7 | Voc@STC [V] | 47.6
Vmpp@Nominal [V] | 41.13 | Vmpp@OPC [V] | 38.1 | Vmpp@STC [V] | 38.7
Impp@Nominal [A] | 10.70 | Impp@OPC [A] | 10.00 | Impp@STC [A] | 11.42
Isc@Nominal [A] | 11.30 | Isc@OPC [A] | 10.70 | Isc@STC [A] | 11.83
Pmax@Nominal [W] | 440 | Pmax@OPC [W] | 381 | Pmax@STC [W] | 441 | Ok* (0.3%)
Fabricante | RISEN ENERGY | Número de módulos | 1 | Número de prueba | 1
Modelo | RSM144-7-440BMDG | Número de strings | 1 | Fecha y hora | 17-10-2025 13:29
Tipo de módulo | Std - PV de un solo lado | Años de servicio [Year] | 0.0
Degradación [%] | 0.0 | Irradiación frontal [W/m²] | 725 | Marcador 1 | ATAMO I
Tolerancia +Pmax [%] | 3.0 | Irradiancia parte trasera Arriba ¦ Abajo [W/m²] | ---- ¦ ---- | Marcador 2 | ----
Tolerancia -Pmax [%] | 0.0 | Temperatura [°C] | 41.2 | Marcador 3 | ----
Voc@Nominal [V] | 49.50 | Voc@OPC [V] | 46.2 | Voc@STC [V] | 49.0
Vmpp@Nominal [V] | 41.13 | Vmpp@OPC [V] | 38.3 | Vmpp@STC [V] | 40.7
Impp@Nominal [A] | 10.70 | Impp@OPC [A] | 8.23 | Impp@STC [A] | 11.26
Isc@Nominal [A] | 11.30 | Isc@OPC [A] | 8.67 | Isc@STC [A] | 11.86
Pmax@Nominal [W] | 440 | Pmax@OPC [W] | 315 | Pmax@STC [W] | 458 | Not Ok* (4.0%)

## full
Fabricante | RISEN ENERGY | Número de módulos | 1 | Número de prueba | 3
Modelo | RSM144-7-440BMDG | Número de strings | 1 | Fecha y hora | 17-10-2025 14:15
Tipo de módulo | Std - PV de un solo lado | Años de servicio [Year] | 0.0
Degradación [%] | 0.0 | Irradiación frontal [W/m²] | 901 | Marcador 1 | ATAMO I
Tolerancia +Pmax [%] | 3.0 | Irradiancia parte trasera Arriba ¦ Abajo [W/m²] | ---- ¦ ---- | Marcador 2 | ----
Tolerancia -Pmax [%] | 0.0 | Temperatura [°C] | 38.6 | Marcador 3 | ----
Alfa [%/°C] | 0.050 | Modo de medida de la irradiancia | Modo de grabación
Beta [%/°C] | -0.280 | Modo de medición de temperatura | Modo en tiempo real
Rs [Ω] | 0.31 | Temperatura de celda de referencia [°C] | 35.8
FF@Nominal | 0.79 | FF@OPC | 0.78 | FF@STC | 0.79
Voc@Nominal [V] | 49.50 | Voc@OPC [V] | 45.6 | Voc@STC [V] | 47.7
Vmpp@Nominal [V] | 41.13 | Vmpp@OPC [V] | 37.2 | Vmpp@STC [V] | 39.2
Impp@Nominal [A] | 10.70 | Impp@OPC [A] | 10.25 | Impp@STC [A] | 11.29
Isc@Nominal [A] | 11.30 | Isc@OPC [A] | 10.70 | Isc@STC [A] | 11.79
Pmax@Nominal [W] | 440 | Pmax@OPC [W] | 381 | Pmax@STC [W] | 442 | Ok* (0.5%)
Fabricante | RISEN ENERGY | Número de módulos | 1 | Número de prueba | 2
Modelo | RSM144-7-440BMDG | Número de strings | 1 | Fecha y hora | 17-10-2025 14:14
Tipo de módulo | Std - PV de un solo lado | Años de servicio [Year] | 0.0
Degradación [%] | 0.0 | Irradiación frontal [W/m²] | 899 | Marcador 1 | ATAMO I
Tolerancia +Pmax [%] | 3.0 | Irradiancia parte trasera Arriba ¦ Abajo [W/m²] | ---- ¦ ---- | Marcador 2 | ----
Tolerancia -Pmax [%] | 0.0 | Temperatura [°C] | 37.4 | Marcador 3 | ----
Alfa [%/°C] | 0.050 | Modo de medida de la irradiancia | Modo de grabación
Beta [%/°C] | -0.280 | Modo de medición de temperatura | Modo en tiempo real
Rs [Ω] | 0.31 | Temperatura de celda de referencia [°C] | 35.8
FF@Nominal | 0.79 | FF@OPC | 0.78 | FF@STC | 0.78
Voc@Nominal [V] | 49.50 | Voc@OPC [V] | 45.7 | Voc@STC [V] | 47.6
Vmpp@Nominal [V] | 41.13 | Vmpp@OPC [V] | 38.1 | Vmpp@STC [V] | 38.7
Impp@Nominal [A] | 10.70 | Impp@OPC [A] | 10.00 | Impp@STC [A] | 11.42
Isc@Nominal [A] | 11.30 | Isc@OPC [A] | 10.70 | Isc@STC [A] | 11.83
Pmax@Nominal [W] | 440 | Pmax@OPC [W] | 381 | Pmax@STC [W] | 441 | Ok* (0.3%)
Fabricante | RISEN ENERGY | Número de módulos | 1 | Número de prueba | 1
Modelo | RSM144-7-440BMDG | Número de strings | 1 | Fecha y hora | 17-10-2025 13:29
Tipo de módulo | Std - PV de un solo lado | Años de servicio [Year] | 0.0
Degradación [%] | 0.0 | Irradiación frontal [W/m²] | 725 | Marcador 1 | ATAMO I
Tolerancia +Pmax [%] | 3.0 | Irradiancia parte trasera Arriba ¦ Abajo [W/m²] | ---- ¦ ---- | Marcador 2 | ----
Tolerancia -Pmax [%] | 0.0 | Temperatura [°C] | 41.2 | Marcador 3 | ----
Alfa [%/°C] | 0.050 | Modo de medida de la irradiancia | Modo de grabación
Beta [%/°C] | -0.280 | Modo de medición de temperatura | Modo en tiempo real
Rs [Ω] | 0.31 | Temperatura de celda de referencia [°C] | 36.4
FF@Nominal | 0.79 | FF@OPC | 0.79 | FF@STC | 0.79
Voc@Nominal [V] | 49.50 | Voc@OPC [V] | 46.2 | Voc@STC [V] | 49.0
Vmpp@Nominal [V] | 41.13 | Vmpp@OPC [V] | 38.3 | Vmpp@STC [V] | 40.7
Impp@Nominal [A] | 10.70 | Impp@OPC [A] | 8.23 | Impp@STC [A] | 11.26
Isc@Nominal [A] | 11.30 | Isc@OPC [A] | 8.67 | Isc@STC [A] | 11.86
Pmax@Nominal [W] | 440 | Pmax@OPC [W] | 315 | Pmax@STC [W] | 458 | Not Ok* (4.0%)

## samples
VOpc | 0.4565865 | 15.88135 | 16.04259 | 16.44868 | 16.59618 | 16.8211 | 17.05667 | 17.24171 | 17.48735 | 17.82957 | 17.98093 | 18.19889 | 18.42381 | 18.58176 | 18.89998 | 19.19071 | 19.32582 | 19.55538 | 19.77798 | 19.93419 | 20.27854 | 20.50269 | 20.67786 | 20.91498 | 21.14106 | 21.30327 | 21.62787 | 21.83847 | 22.02894 | 22.25173 | 22.46968 | 22.63518 | 22.99811 | 23.17484 | 23.38001 | 23.59971 | 23.80818 | 23.97077 | 24.23673 | 24.50578 | 24.71677 | 24.94324 | 25.13816 | 25.4347 | 25.70859 | 25.8406 | 26.06533 | 26.3069 | 26.448 | 26.69151 | 27.0074 | 27.19419 | 27.40963 | 27.633 | 27.7985 | 28.2195 | 28.36855 | 28.51662 | 28.95117 | 29.48793 | 29.8677 | 30.30109 | 30.82603 | 31.4135 | 31.78108 | 32.3188 | 32.74793 | 33.40528 | 33.85241 | 34.24341 | 34.63305 | 34.76352 | 34.96095 | 35.17213 | 35.37072 | 35.51609 | 35.95296 | 36.06194 | 36.24234 | 36.45836 | 36.64205 | 36.80794 | 37.15829 | 37.26436 | 37.43818 | 37.62846 | 37.79473 | 37.95558 | 38.24476 | 38.35935 | 38.52795 | 38.69635 | 39.03257 | 39.24491 | 39.34479 | 39.50699 | 39.67056 | 39.87941 | 40.09291 | 40.24157 | 40.50482 | 40.9024 | 40.91846 | 41.13467 | 41.31856 | 41.46122 | 41.70182 | 42.02546 | 42.16695 | 42.26354 | 42.47356 | 42.74551 | 43.10438 | 43.07573 | 43.41737 | 43.51183 | 43.72398 | 43.89993 | 44.11595 | 44.29364 | 44.47559 | 44.70845 | 44.90472 | 45.13409 | 45.31275 | 45.3956 | 45.60755 | 45.64181
IOpc | 10.70052 | 10.69902 | 10.69774 | 10.69627 | 10.69494 | 10.6936 | 10.69205 | 10.68993 | 10.68808 | 10.68616 | 10.68374 | 10.68116 | 10.678 | 10.67511 | 10.67223 | 10.66895 | 10.66454 | 10.65854 | 10.6528 | 10.64773 | 10.64379 | 10.64044 | 10.63782 | 10.63499 | 10.63279 | 10.6307 | 10.6283 | 10.62623 | 10.62397 | 10.62177 | 10.61975 | 10.61721 | 10.61545 | 10.61397 | 10.61237 | 10.61061 | 10.60796 | 10.60391 | 10.59963 | 10.59558 | 10.59207 | 10.58904 | 10.58575 | 10.58251 | 10.58019 | 10.57745 | 10.5751 | 10.57303 | 10.57059 | 10.56835 | 10.56634 | 10.5646 | 10.56275 | 10.56139 | 10.55923 | 10.55684 | 10.55441 | 10.55285 | 10.55012 | 10.54735 | 10.54482 | 10.54225 | 10.53992 | 10.53578 | 10.53219 | 10.52505 | 10.51988 | 10.51462 | 10.5111 | 10.50771 | 10.50575 | 10.50261 | 10.49803 | 10.49317 | 10.48835 | 10.48303 | 10.47268 | 10.44761 | 10.41562 | 10.38304 | 10.34553 | 10.29849 | 10.24501 | 10.18992 | 10.13149 | 10.06985 | 10.00476 | 9.935929 | 9.863455 | 9.787741 | 9.708462 | 9.625954 | 9.451391 | 9.359146 | 9.264465 | 9.166889 | 9.066491 | 8.858047 | 8.750027 | 8.640528 | 8.417237 | 8.185932 | 8.068763 | 7.832951 | 7.594473 | 7.474385 | 7.232559 | 6.869132 | 6.749221 | 6.5115 | 6.159753 | 5.821011 | 5.496428 | 5.390306 | 4.872342 | 4.595395 | 4.341731 | 3.871848 | 3.557934 | 3.210919 | 2.743601 | 2.415888 | 2.036997 | 1.57789 | 0.9921393 | 0.7408054 | 0.4067813 | 0.0158567
POpc | 4.885712 | 169.9149 | 171.6193 | 175.9395 | 177.4951 | 179.8781 | 182.3707 | 184.3127 | 186.9062 | 190.5295 | 192.1036 | 194.3852 | 196.7294 | 198.3623 | 201.7049 | 204.7447 | 206.101 | 208.4318 | 210.6908 | 212.2539 | 215.8405 | 218.1577 | 219.9674 | 222.4305 | 224.7884 | 226.4686 | 229.8675 | 232.0607 | 234.0348 | 236.3527 | 238.6224 | 240.3225 | 244.1354 | 245.977 | 248.1173 | 250.4073 | 252.5563 | 254.1838 | 256.9003 | 259.653 | 261.8017 | 264.1249 | 266.1063 | 269.1629 | 272.0018 | 273.3276 | 275.6434 | 278.1435 | 279.5711 | 282.0851 | 285.3693 | 287.2959 | 289.521 | 291.8429 | 293.5308 | 297.9089 | 299.4132 | 300.9317 | 305.4384 | 311.0193 | 314.9495 | 319.4417 | 324.9038 | 330.9656 | 334.7243 | 340.1571 | 344.5044 | 351.2437 | 355.8261 | 359.8198 | 363.8463 | 365.1076 | 367.0212 | 369.067 | 370.9807 | 372.3163 | 376.524 | 376.761 | 377.4863 | 378.5485 | 379.0814 | 379.0662 | 380.6869 | 379.7209 | 379.3045 | 378.9127 | 378.1271 | 377.1239 | 377.2255 | 375.4514 | 374.0471 | 372.4892 | 368.9121 | 367.2988 | 364.5084 | 362.1562 | 359.6727 | 353.2537 | 350.814 | 347.7084 | 340.9387 | 334.8242 | 330.1613 | 322.2059 | 313.7927 | 309.8971 | 301.6108 | 288.6784 | 284.5941 | 275.199 | 261.6266 | 248.8221 | 236.9201 | 232.1914 | 211.5443 | 199.954 | 189.8377 | 169.9738 | 156.9616 | 142.2233 | 122.0233 | 108.0106 | 91.47079 | 71.21663 | 44.95656 | 33.62931 | 18.5523 | 0.7237284
VOpc | 0.4574934 | 14.9325 | 15.0736 | 15.32446 | 15.49267 | 15.58713 | 15.72224 | 15.87496 | 15.89548 | 16.08981 | 16.25705 | 16.34435 | 16.45759 | 16.56695 | 16.62715 | 16.8513 | 16.93472 | 17.03886 | 17.14242 | 17.24346 | 17.31972 | 17.60542 | 17.61587 | 17.71653 | 17.82221 | 17.91028 | 17.99836 | 18.24689 | 18.29122 | 18.3969 | 18.52098 | 18.57576 | 18.65938 | 18.88952 | 18.95998 | 19.07922 | 19.18122 | 19.22091 | 19.3655 | 19.63591 | 20.1084 | 20.50036 | 21.10874 | 21.65284 | 22.01771 | 22.50917 | 23.01283 | 23.54396 | 23.97929 | 24.5565 | 25.00499 | 25.55103 | 26.04055 | 26.40387 | 26.98166 | 27.4586 | 27.9458 | 28.40552 | 28.88807 | 29.44728 | 29.82976 | 30.52195 | 30.89862 | 31.32872 | 31.79386 | 32.31686 | 32.76323 | 33.30888 | 33.86828 | 34.35548 | 34.42478 | 34.63518 | 34.90869 | 35.1789 | 35.29543 | 35.53835 | 35.73172 | 35.84612 | 36.19415 | 36.28299 | 36.55418 | 36.83659 | 36.88323 | 37.07273 | 37.33056 | 37.46276 | 37.65594 | 38.0783 | 38.12688 | 38.39497 | 38.53762 | 38.73758 | 38.93424 | 39.16613 | 39.45763 | 39.51958 | 39.81399 | 39.94174 | 40.14963 | 40.42197 | 40.51062 | 40.77193 | 41.03634 | 41.155 | 41.49044 | 41.58471 | 41.81273 | 42.14817 | 42.14082 | 42.3338 | 42.60131 | 42.85585 | 43.05328 | 43.27491 | 43.41408 | 43.57281 | 43.86063 | 44.04588 | 44.2437 | 44.38519 | 44.62405 | 44.80871 | 44.97421 | 45.2121 | 45.45406 | 45.56574 | 45.71091 | 45.69175
IOpc | 10.69965 | 10.69924 | 10.69876 | 10.69868 | 10.6981 | 10.69788 | 10.6978 | 10.69842 | 10.69847 | 10.69792 | 10.69794 | 10.6975 | 10.69695 | 10.6964 | 10.69577 | 10.69475 | 10.6942 | 10.69315 | 10.69243 | 10.6916 | 10.69126 | 10.68986 | 10.68948 | 10.68871 | 10.68744 | 10.68678 | 10.68601 | 10.68527 | 10.68393 | 10.68228 | 10.68048 | 10.67816 | 10.67461 | 10.67123 | 10.66796 | 10.66535 | 10.66263 | 10.66036 | 10.65819 | 10.6536 | 10.6472 | 10.64153 | 10.63768 | 10.63329 | 10.63093 | 10.62616 | 10.61991 | 10.58921 | 10.57908 | 10.57414 | 10.56986 | 10.56387 | 10.55969 | 10.55613 | 10.55169 | 10.54896 | 10.54659 | 10.54357 | 10.54022 | 10.53757 | 10.53603 | 10.53256 | 10.52953 | 10.52282 | 10.51608 | 10.50963 | 10.5069 | 10.50326 | 10.49998 | 10.49759 | 10.49642 | 10.49363 | 10.491 | 10.48706 | 10.48581 | 10.48211 | 10.4731 | 10.46347 | 10.42814 | 10.41517 | 10.3683 | 10.32668 | 10.30391 | 10.25659 | 10.17854 | 10.15098 | 10.09216 | 9.997653 | 9.930561 | 9.821516 | 9.78398 | 9.664897 | 9.581446 | 9.4492 | 9.310628 | 9.262713 | 9.012083 | 8.959351 | 8.799544 | 8.69015 | 8.521435 | 8.342978 | 8.040657 | 7.979828 | 7.671412 | 7.482773 | 7.295569 | 6.930028 | 6.809299 | 6.571171 | 6.278004 | 5.933903 | 5.60086 | 5.276414 | 4.915452 | 4.672075 | 4.143733 | 3.897394 | 3.437535 | 3.247403 | 2.70785 | 2.287097 | 1.940182 | 1.387093 | 0.89209 | 0.6846945 | 0.3481919 | 0.01805769
POpc | 4.895021 | 159.7664 | 161.2689 | 163.9516 | 165.7421 | 166.7493 | 168.1933 | 169.837 | 170.0573 | 172.1276 | 173.917 | 174.8437 | 176.0459 | 177.2067 | 177.8402 | 180.2203 | 181.1033 | 182.199 | 183.2941 | 184.3602 | 185.1696 | 188.1995 | 188.3045 | 189.3668 | 190.4738 | 191.4032 | 192.3307 | 194.973 | 195.4221 | 196.5209 | 197.813 | 198.3549 | 199.1815 | 201.5745 | 202.2644 | 203.4865 | 204.5224 | 204.9018 | 206.4012 | 209.1931 | 214.0982 | 218.1553 | 224.5479 | 230.241 | 234.0688 | 239.186 | 244.3942 | 249.312 | 253.6788 | 259.6637 | 264.2993 | 269.9178 | 274.98 | 278.7226 | 284.702 | 289.6596 | 294.7329 | 299.4955 | 304.4867 | 310.3026 | 314.2874 | 321.4742 | 325.348 | 329.6664 | 334.3466 | 339.6382 | 344.2399 | 349.8519 | 355.6161 | 360.6497 | 361.337 | 363.4489 | 366.2271 | 368.9233 | 370.1013 | 372.5169 | 374.2217 | 375.0749 | 377.4375 | 377.8934 | 379.0048 | 380.3995 | 380.0414 | 380.24 | 379.9706 | 380.2836 | 380.0297 | 380.6936 | 378.6213 | 377.0968 | 377.0514 | 374.3947 | 373.0463 | 370.0886 | 367.3753 | 366.0585 | 358.807 | 357.852 | 353.2984 | 351.273 | 345.2086 | 340.1593 | 329.9592 | 328.4098 | 318.2903 | 311.1689 | 305.0477 | 292.088 | 286.9494 | 278.1826 | 267.4512 | 254.3024 | 241.1354 | 228.3364 | 213.3998 | 203.5754 | 181.7467 | 171.6641 | 152.0893 | 144.1366 | 120.8352 | 102.4819 | 87.25816 | 62.71338 | 40.54911 | 31.19861 | 15.91617 | 0.8250874
VOpc | 0.4604307 | 13.66504 | 13.82821 | 13.96351 | 14.06804 | 14.34967 | 14.42787 | 14.55853 | 14.6826 | 14.78771 | 14.86242 | 15.07418 | 15.15316 | 15.25846 | 15.36124 | 15.4317 | 15.52364 | 15.66959 | 15.75166 | 15.83799 | 15.92219 | 15.98742 | 16.12388 | 16.21737 | 16.31357 | 16.4061 | 16.48352 | 16.55708 | 16.70535 | 16.76613 | 16.85788 | 16.96279 | 17.02376 | 17.18945 | 17.35205 | 17.72717 | 18.28541 | 18.91256 | 19.44602 | 19.72069 | 20.19453 | 20.63547 | 21.21345 | 21.76279 | 22.19792 | 22.66693 | 23.18471 | 23.70056 | 24.29848 | 24.78568 | 25.20397 | 25.62555 | 26.18921 | 26.5713 | 27.24742 | 27.60203 | 28.14208 | 28.59134 | 29.05241 | 29.60039 | 30.02275 | 30.57614 | 31.0465 | 31.61268 | 32.00658 | 32.61941 | 33.01079 | 33.49819 | 34.07539 | 34.5384 | 34.65067 | 34.84868 | 34.99792 | 35.38737 | 35.4677 | 35.71894 | 35.91541 | 36.22415 | 36.2888 | 36.52533 | 36.78936 | 36.96008 | 37.16429 | 37.37373 | 37.50961 | 37.78931 | 37.93332 | 38.30477 | 38.418 | 38.58292 | 38.72635 | 38.96927 | 39.18974 | 39.32156 | 39.56506 | 39.73946 | 39.97426 | 40.23112 | 40.45275 | 40.61902 | 40.76148 | 41.01118 | 41.22004 | 41.44109 | 41.76395 | 41.84757 | 42.04268 | 42.3067 | 42.50259 | 42.62725 | 42.82081 | 43.07825 | 43.28556 | 43.42667 | 43.72843 | 43.90322 | 44.12737 | 44.25415 | 44.48159 | 44.6889 | 44.86678 | 45.1037 | 45.34411 | 45.49877 | 45.67627 | 45.78447 | 45.9821 | 46.16095
IOpc | 8.671824 | 8.671198 | 8.671073 | 8.670738 | 8.670581 | 8.66992 | 8.669944 | 8.669982 | 8.66936 | 8.66936 | 8.668819 | 8.668499 | 8.668274 | 8.668188 | 8.66803 | 8.667872 | 8.667686 | 8.667465 | 8.667719 | 8.667801 | 8.667604 | 8.6676 | 8.667538 | 8.667375 | 8.667418 | 8.667078 | 8.666796 | 8.666777 | 8.666561 | 8.666117 | 8.666049 | 8.665566 | 8.665834 | 8.66581 | 8.665614 | 8.663954 | 8.663212 | 8.661117 | 8.65815 | 8.65504 | 8.651504 | 8.647867 | 8.645331 | 8.644427 | 8.643628 | 8.642241 | 8.641705 | 8.640652 | 8.639997 | 8.638661 | 8.637437 | 8.636824 | 8.63536 | 8.633953 | 8.633403 | 8.632647 | 8.631585 | 8.631035 | 8.630207 | 8.629335 | 8.628374 | 8.627537 | 8.624991 | 8.622987 | 8.619847 | 8.617192 | 8.614182 | 8.610159 | 8.605914 | 8.600795 | 8.600091 | 8.597934 | 8.595646 | 8.584426 | 8.580335 | 8.571368 | 8.554038 | 8.532415 | 8.524526 | 8.498176 | 8.479276 | 8.447319 | 8.411711 | 8.386309 | 8.358758 | 8.329078 | 8.281484 | 8.229904 | 8.173285 | 8.132582 | 8.089973 | 7.998283 | 7.948737 | 7.897784 | 7.816854 | 7.731595 | 7.641355 | 7.514238 | 7.480893 | 7.308431 | 7.27276 | 7.087528 | 6.932526 | 6.772882 | 6.607722 | 6.439131 | 6.352833 | 6.093389 | 5.83147 | 5.700306 | 5.481408 | 5.174925 | 5.087704 | 4.832805 | 4.574318 | 4.096961 | 3.914901 | 3.703243 | 3.292676 | 2.978901 | 2.49866 | 2.145109 | 1.85709 | 1.33568 | 1.073212 | 0.8736878 | 0.4585093 | 0.01829214
POpc | 3.992774 | 118.4922 | 119.9054 | 121.074 | 121.9781 | 124.4105 | 125.0889 | 126.2222 | 127.2888 | 128.2 | 128.8397 | 130.6705 | 131.3517 | 132.2632 | 133.1517 | 133.76 | 134.554 | 135.8156 | 136.5309 | 137.2805 | 138.0072 | 138.5726 | 139.7544 | 140.562 | 141.3966 | 142.1929 | 142.8593 | 143.4965 | 144.7779 | 145.2972 | 146.0912 | 146.9922 | 147.5251 | 148.9605 | 150.3661 | 153.5874 | 158.4104 | 163.8039 | 168.3665 | 170.6833 | 174.7131 | 178.4528 | 183.3973 | 188.1268 | 191.8706 | 195.893 | 200.3554 | 204.7883 | 209.9388 | 214.1151 | 217.6977 | 221.3234 | 226.1532 | 229.4154 | 235.238 | 238.2786 | 242.9107 | 246.7728 | 250.7283 | 255.4317 | 259.0475 | 263.7968 | 267.7758 | 272.5957 | 275.8918 | 281.0877 | 284.361 | 288.4247 | 293.2499 | 297.0577 | 297.9989 | 299.6267 | 300.8297 | 303.7803 | 304.3247 | 306.1602 | 307.2218 | 309.0795 | 309.3448 | 310.3987 | 311.9471 | 312.2136 | 312.6152 | 313.4276 | 313.5337 | 314.7501 | 314.1442 | 315.2446 | 314.0013 | 313.7787 | 313.2951 | 311.6873 | 311.509 | 310.5532 | 309.2744 | 307.2495 | 305.4575 | 302.3062 | 302.6227 | 296.8613 | 296.4485 | 290.6679 | 285.7589 | 280.6756 | 275.9646 | 269.462 | 267.0901 | 257.7912 | 247.8526 | 242.9883 | 234.7183 | 222.9267 | 220.2241 | 209.8726 | 200.0278 | 179.8698 | 172.7543 | 163.8839 | 146.4635 | 133.1238 | 112.1068 | 96.75236 | 84.2081 | 60.77181 | 49.02033 | 40.00133 | 21.08322 | 0.8443826