## min
Fabricante | RISEN ENERGY | Número de módulos | 1 | Número de prueba | 11
Modelo | RSM144-7-440BMDG | Número de strings | 1 | Fecha y hora | 04-11-2025 17:30
Tipo de módulo | Std - PV de un solo lado | Años de servicio [Year] | 0.0
Pmax@Nominal [W] | 440 | Pmax@OPC [W] | 444 | Pmax@STC [W] | 471 | Not Ok* (7.1%)
Fabricante | RISEN ENERGY | Número de módulos | 1 | Número de prueba | 10
Modelo | RSM144-7-440BMDG | Número de strings | 1 | Fecha y hora | 04-11-2025 17:29
Tipo de módulo | Std - PV de un solo lado | Años de servicio [Year] | 0.0
Pmax@Nominal [W] | 440 | Pmax@OPC [W] | 444 | Pmax@STC [W] | 470 | Not Ok* (6.9%)
Fabricante | RISEN ENERGY | Número de módulos | 1 | Número de prueba | 9
Modelo | RSM144-7-440BMDG | Número de strings | 1 | Fecha y hora | 04-11-2025 17:29
Tipo de módulo | Std - PV de un solo lado | Años de servicio [Year] | 0.0
Pmax@Nominal [W] | 440 | Pmax@OPC [W] | 444 | Pmax@STC [W] | 471 | Not Ok* (7.0%)
Fabricante | RISEN ENERGY | Número de módulos | 1 | Número de prueba | 8
Modelo | RSM144-7-440BMDG | Número de strings | 1 | Fecha y hora | 04-11-2025 17:29
Tipo de módulo | Std - PV de un solo lado | Años de servicio [Year] | 0.0
Pmax@Nominal [W] | 440 | Pmax@OPC [W] | 446 | Pmax@STC [W] | 474 | Not Ok* (7.7%)

## mid
Fabricante | RISEN ENERGY | Número de módulos | 1 | Número de prueba | 11
Modelo | RSM144-7-440BMDG | Número de strings | 1 | Fecha y hora | 04-11-2025 17:30
Tipo de módulo | Std - PV de un solo lado | Años de servicio [Year] | 0.0
Degradación [%] | 0.0 | Irradiación frontal [W/m²] | 1032 | Marcador 1 | ATAMO IRISE
Tolerancia +Pmax [%] | 3.0 | Irradiancia parte trasera Arriba ¦ Abajo [W/m²] | ---- ¦ ---- | Marcador 2 | ----
Tolerancia -Pmax [%] | 0.0 | Temperatura [°C] | 50.1 | Marcador 3 | ----
Voc@Nominal [V] | 49.50 | Voc@OPC [V] | 45.3 | Voc@STC [V] | 48.6
Vmpp@Nominal [V] | 41.13 | Vmpp@OPC [V] | 36.2 | Vmpp@STC [V] | 39.8
Impp@Nominal [A] | 10.70 | Impp@OPC [A] | 12.28 | Impp@STC [A] | 11.83
Isc@Nominal [A] | 11.30 | Isc@OPC [A] | 12.94 | Isc@STC [A] | 12.38
Pmax@Nominal [W] | 440 | Pmax@OPC [W] | 444 | Pmax@STC [W] | 471 | Not Ok* (7.1%)
Fabricante | RISEN ENERGY | Número de módulos | 1 | Número de prueba | 10
Modelo | RSM144-7-440BMDG | Número de strings | 1 | Fecha y hora | 04-11-2025 17:29
Tipo de módulo | Std - PV de un solo lado | Años de servicio [Year] | 0.0
Degradación [%] | 0.0 | Irradiación frontal [W/m²] | 1034 | Marcador 1 | ATAMO IRISE
Tolerancia +Pmax [%] | 3.0 | Irradiancia parte trasera Arriba ¦ Abajo [W/m²] | ---- ¦ ---- | Marcador 2 | ----
Tolerancia -Pmax [%] | 0.0 | Temperatura [°C] | 50.1 | Marcador 3 | ----
Voc@Nominal [V] | 49.50 | Voc@OPC [V] | 45.3 | Voc@STC [V] | 48.5
Vmpp@Nominal [V] | 41.13 | Vmpp@OPC [V] | 36.0 | Vmpp@STC [V] | 39.7
Impp@Nominal [A] | 10.70 | Impp@OPC [A] | 12.32 | Impp@STC [A] | 11.84
Isc@Nominal [A] | 11.30 | Isc@OPC [A] | 12.94 | Isc@STC [A] | 12.37
Pmax@Nominal [W] | 440 | Pmax@OPC [W] | 444 | Pmax@STC [W] | 470 | Not Ok* (6.9%)
Fabricante | RISEN ENERGY | Número de módulos | 1 | Número de prueba | 9
Modelo | RSM144-7-440BMDG | Número de strings | 1 | Fecha y hora | 04-11-2025 17:29
Tipo de módulo | Std - PV de un solo lado | Años de servicio [Year] | 0.0
Degradación [%] | 0.0 | Irradiación frontal [W/m²] | 1034 | Marcador 1 | ATAMO IRISE
Tolerancia +Pmax [%] | 3.0 | Irradiancia parte trasera Arriba ¦ Abajo [W/m²] | ---- ¦ ---- | Marcador 2 | ----
Tolerancia -Pmax [%] | 0.0 | Temperatura [°C] | 50.1 | Marcador 3 | ----
Voc@Nominal [V] | 49.50 | Voc@OPC [V] | 45.2 | Voc@STC [V] | 48.5
Vmpp@Nominal [V] | 41.13 | Vmpp@OPC [V] | 36.1 | Vmpp@STC [V] | 39.8
Impp@Nominal [A] | 10.70 | Impp@OPC [A] | 12.32 | Impp@STC [A] | 11.84
Isc@Nominal [A] | 11.30 | Isc@OPC [A] | 12.98 | Isc@STC [A] | 12.40
Pmax@Nominal [W] | 440 | Pmax@OPC [W] | 444 | Pmax@STC [W] | 471 | Not Ok* (7.0%)
Fabricante | RISEN ENERGY | Número de módulos | 1 | Número de prueba | 8
Modelo | RSM144-7-440BMDG | Número de strings | 1 | Fecha y hora | 04-11-2025 17:29
Tipo de módulo | Std - PV de un solo lado | Años de servicio [Year] | 0.0
Degradación [%] | 0.0 | Irradiación frontal [W/m²] | 1033 | Marcador 1 | ATAMO IRISE
Tolerancia +Pmax [%] | 3.0 | Irradiancia parte trasera Arriba ¦ Abajo [W/m²] | ---- ¦ ---- | Marcador 2 | ----
Tolerancia -Pmax [%] | 0.0 | Temperatura [°C] | 50.1 | Marcador 3 | ----
Voc@Nominal [V] | 49.50 | Voc@OPC [V] | 45.2 | Voc@STC [V] | 48.5
Vmpp@Nominal [V] | 41.13 | Vmpp@OPC [V] | 36.1 | Vmpp@STC [V] | 39.8
Impp@Nominal [A] | 10.70 | Impp@OPC [A] | 12.37 | Impp@STC [A] | 11.90
Isc@Nominal [A] | 11.30 | Isc@OPC [A] | 13.00 | Isc@STC [A] | 12.43
Pmax@Nominal [W] | 440 | Pmax@OPC [W] | 446 | Pmax@STC [W] | 474 | Not Ok* (7.7%)

## full
Fabricante | RISEN ENERGY | Número de módulos | 1 | Número de prueba | 11
Modelo | RSM144-7-440BMDG | Número de strings | 1 | Fecha y hora | 04-11-2025 17:30
Tipo de módulo | Std - PV de un solo lado | Años de servicio [Year] | 0.0
Degradación [%] | 0.0 | Irradiación frontal [W/m²] | 1032 | Marcador 1 | ATAMO IRISE
Tolerancia +Pmax [%] | 3.0 | Irradiancia parte trasera Arriba ¦ Abajo [W/m²] | ---- ¦ ---- | Marcador 2 | ----
Tolerancia -Pmax [%] | 0.0 | Temperatura [°C] | 50.1 | Marcador 3 | ----
Alfa [%/°C] | 0.050 | Modo de medida de la irradiancia | Modo en tiempo real
Beta [%/°C] | -0.280 | Modo de medición de temperatura | Modo en tiempo real
Rs [Ω] | 0.31 | Temperatura de celda de referencia [°C] | 50.5
FF@Nominal | 0.79 | FF@OPC | 0.76 | FF@STC | 0.78
Voc@Nominal [V] | 49.50 | Voc@OPC [V] | 45.3 | Voc@STC [V] | 48.6
Vmpp@Nominal [V] | 41.13 | Vmpp@OPC [V] | 36.2 | Vmpp@STC [V] | 39.8
Impp@Nominal [A] | 10.70 | Impp@OPC [A] | 12.28 | Impp@STC [A] | 11.83
Isc@Nominal [A] | 11.30 | Isc@OPC [A] | 12.94 | Isc@STC [A] | 12.38
Pmax@Nominal [W] | 440 | Pmax@OPC [W] | 444 | Pmax@STC [W] | 471 | Not Ok* (7.1%)
Fabricante | RISEN ENERGY | Número de módulos | 1 | Número de prueba | 10
Modelo | RSM144-7-440BMDG | Número de strings | 1 | Fecha y hora | 04-11-2025 17:29
Tipo de módulo | Std - PV de un solo lado | Años de servicio [Year] | 0.0
Degradación [%] | 0.0 | Irradiación frontal [W/m²] | 1034 | Marcador 1 | ATAMO IRISE
Tolerancia +Pmax [%] | 3.0 | Irradiancia parte trasera Arriba ¦ Abajo [W/m²] | ---- ¦ ---- | Marcador 2 | ----
Tolerancia -Pmax [%] | 0.0 | Temperatura [°C] | 50.1 | Marcador 3 | ----
Alfa [%/°C] | 0.050 | Modo de medida de la irradiancia | Modo en tiempo real
Beta [%/°C] | -0.280 | Modo de medición de temperatura | Modo en tiempo real
Rs [Ω] | 0.31 | Temperatura de celda de referencia [°C] | 50.5
FF@Nominal | 0.79 | FF@OPC | 0.76 | FF@STC | 0.78
Voc@Nominal [V] | 49.50 | Voc@OPC [V] | 45.3 | Voc@STC [V] | 48.5
Vmpp@Nominal [V] | 41.13 | Vmpp@OPC [V] | 36.0 | Vmpp@STC [V] | 39.7
Impp@Nominal [A] | 10.70 | Impp@OPC [A] | 12.32 | Impp@STC [A] | 11.84
Isc@Nominal [A] | 11.30 | Isc@OPC [A] | 12.94 | Isc@STC [A] | 12.37
Pmax@Nominal [W] | 440 | Pmax@OPC [W] | 444 | Pmax@STC [W] | 470 | Not Ok* (6.9%)
Fabricante | RISEN ENERGY | Número de módulos | 1 | Número de prueba | 9
Modelo | RSM144-7-440BMDG | Número de strings | 1 | Fecha y hora | 04-11-2025 17:29
Tipo de módulo | Std - PV de un solo lado | Años de servicio [Year] | 0.0
Degradación [%] | 0.0 | Irradiación frontal [W/m²] | 1034 | Marcador 1 | ATAMO IRISE
Tolerancia +Pmax [%] | 3.0 | Irradiancia parte trasera Arriba ¦ Abajo [W/m²] | ---- ¦ ---- | Marcador 2 | ----
Tolerancia -Pmax [%] | 0.0 | Temperatura [°C] | 50.1 | Marcador 3 | ----
Alfa [%/°C] | 0.050 | Modo de medida de la irradiancia | Modo en tiempo real
Beta [%/°C] | -0.280 | Modo de medición de temperatura | Modo en tiempo real
Rs [Ω] | 0.31 | Temperatura de celda de referencia [°C] | 50.4
FF@Nominal | 0.79 | FF@OPC | 0.76 | FF@STC | 0.78
Voc@Nominal [V] | 49.50 | Voc@OPC [V] | 45.2 | Voc@STC [V] | 48.5
Vmpp@Nominal [V] | 41.13 | Vmpp@OPC [V] | 36.1 | Vmpp@STC [V] | 39.8
Impp@Nominal [A] | 10.70 | Impp@OPC [A] | 12.32 | Impp@STC [A] | 11.84
Isc@Nominal [A] | 11.30 | Isc@OPC [A] | 12.98 | Isc@STC [A] | 12.40
Pmax@Nominal [W] | 440 | Pmax@OPC [W] | 444 | Pmax@STC [W] | 471 | Not Ok* (7.0%)
Fabricante | RISEN ENERGY | Número de módulos | 1 | Número de prueba | 8
Modelo | RSM144-7-440BMDG | Número de strings | 1 | Fecha y hora | 04-11-2025 17:29
Tipo de módulo | Std - PV de un solo lado | Años de servicio [Year] | 0.0
Degradación [%] | 0.0 | Irradiación frontal [W/m²] | 1033 | Marcador 1 | ATAMO IRISE
Tolerancia +Pmax [%] | 3.0 | Irradiancia parte trasera Arriba ¦ Abajo [W/m²] | ---- ¦ ---- | Marcador 2 | ----
Tolerancia -Pmax [%] | 0.0 | Temperatura [°C] | 50.1 | Marcador 3 | ----
Alfa [%/°C] | 0.050 | Modo de medida de la irradiancia | Modo en tiempo real
Beta [%/°C] | -0.280 | Modo de medición de temperatura | Modo en tiempo real
Rs [Ω] | 0.31 | Temperatura de celda de referencia [°C] | 50.4
FF@Nominal | 0.79 | FF@OPC | 0.76 | FF@STC | 0.79
Voc@Nominal [V] | 49.50 | Voc@OPC [V] | 45.2 | Voc@STC [V] | 48.5
Vmpp@Nominal [V] | 41.13 | Vmpp@OPC [V] | 36.1 | Vmpp@STC [V] | 39.8
Impp@Nominal [A] | 10.70 | Impp@OPC [A] | 12.37 | Impp@STC [A] | 11.90
Isc@Nominal [A] | 11.30 | Isc@OPC [A] | 13.00 | Isc@STC [A] | 12.43
Pmax@Nominal [W] | 440 | Pmax@OPC [W] | 446 | Pmax@STC [W] | 474 | Not Ok* (7.7%)

## samples
VOpc | 0.4527946 | 17.14377 | 17.42153 | 17.69175 | 17.9699 | 18.25018 | 18.52098 | 18.79778 | 19.08096 | 19.33588 | 19.62526 | 19.91174 | 20.17769 | 20.44462 | 20.71657 | 20.98621 | 21.27617 | 21.55045 | 21.80266 | 22.07733 | 22.33767 | 22.61853 | 22.88739 | 23.15567 | 23.42608 | 23.69746 | 23.97755 | 24.25163 | 24.52011 | 24.77948 | 25.05589 | 25.33211 | 25.58529 | 25.88377 | 26.13791 | 26.41336 | 26.68648 | 26.95921 | 27.23581 | 27.50002 | 27.75979 | 28.03755 | 28.31493 | 28.57721 | 28.83426 | 29.10757 | 29.39637 | 29.64994 | 29.92945 | 30.19308 | 30.47085 | 30.74512 | 30.99327 | 31.26581 | 31.55035 | 31.82154 | 32.0751 | 32.34726 | 32.63005 | 32.8871 | 33.13119 | 33.42908 | 33.67704 | 33.94629 | 34.21611 | 34.46078 | 34.7128 | 34.97063 | 35.2031 | 35.44099 | 35.67094 | 35.91444 | 36.15292 | 36.37551 | 36.61166 | 36.82013 | 37.03809 | 37.24887 | 37.45831 | 37.66117 | 37.87447 | 38.0632 | 38.26799 | 38.43794 | 38.60673 | 38.80513 | 38.96714 | 39.15413 | 39.31421 | 39.47157 | 39.63978 | 39.78069 | 39.92548 | 40.09175 | 40.22879 | 40.37339 | 40.49978 | 40.64341 | 40.77213 | 40.8844 | 41.01505 | 41.14048 | 41.25817 | 41.34875 | 41.46431 | 41.58819 | 41.67956 | 41.76318 | 41.86364 | 41.96119 | 42.15127 | 42.39323 | 42.53917 | 42.7699 | 42.93017 | 43.13167 | 43.37518 | 43.53738 | 43.74934 | 43.92722 | 44.11478 | 44.3339 | 44.50985 | 44.7429 | 44.91924 | 45.01815 | 45.191 | 45.26881
IOpc | 12.93955 | 12.93722 | 12.93595 | 12.93431 | 12.93312 | 12.93114 | 12.92871 | 12.9258 | 12.92293 | 12.92011 | 12.91614 | 12.91234 | 12.90881 | 12.90495 | 12.89891 | 12.89261 | 12.88648 | 12.88007 | 12.87198 | 12.85863 | 12.84035 | 12.83193 | 12.82954 | 12.82814 | 12.82685 | 12.82576 | 12.82516 | 12.82379 | 12.82273 | 12.82127 | 12.82024 | 12.81957 | 12.81825 | 12.81758 | 12.81653 | 12.81556 | 12.81498 | 12.81401 | 12.81339 | 12.81255 | 12.81157 | 12.81048 | 12.80961 | 12.80833 | 12.80654 | 12.80496 | 12.80329 | 12.80101 | 12.79926 | 12.79855 | 12.79719 | 12.79571 | 12.79418 | 12.79317 | 12.7919 | 12.7904 | 12.78893 | 12.787 | 12.7844 | 12.78023 | 12.77539 | 12.77023 | 12.7638 | 12.75441 | 12.73582 | 12.70102 | 12.65278 | 12.60093 | 12.54675 | 12.48793 | 12.42398 | 12.35524 | 12.28138 | 12.20261 | 12.11874 | 12.0299 | 11.93564 | 11.83607 | 11.73181 | 11.62306 | 11.50951 | 11.39198 | 11.27061 | 11.14505 | 11.01537 | 10.88236 | 10.74644 | 10.6067 | 10.46455 | 10.32018 | 10.17296 | 10.02377 | 9.872771 | 9.720013 | 9.566302 | 9.411214 | 9.255604 | 9.098711 | 8.941255 | 8.783707 | 8.626389 | 8.468841 | 8.312417 | 8.156281 | 8.000542 | 7.846061 | 7.692169 | 7.539654 | 7.388944 | 7.240401 | 6.948708 | 6.521634 | 6.245759 | 5.847782 | 5.591261 | 5.109436 | 4.660687 | 4.340716 | 3.879422 | 3.453727 | 3.016921 | 2.443869 | 2.032523 | 1.46517 | 0.9632825 | 0.7470639 | 0.2721524 | 0.01431122
POpc | 5.85896 | 221.7927 | 225.3641 | 228.8305 | 232.4069 | 235.9956 | 239.4523 | 242.9763 | 246.5818 | 249.8218 | 253.4826 | 257.1071 | 260.47 | 263.8368 | 267.2213 | 270.5669 | 274.1748 | 277.5713 | 280.6434 | 283.8842 | 286.8235 | 290.2393 | 293.6347 | 297.0443 | 300.4829 | 303.938 | 307.5159 | 310.9979 | 314.4148 | 317.7043 | 321.2225 | 324.7466 | 327.9585 | 331.7673 | 334.9973 | 338.5019 | 341.9867 | 345.4556 | 348.983 | 352.3454 | 355.6464 | 359.1746 | 362.7033 | 366.0264 | 369.2672 | 372.7213 | 376.3704 | 379.5492 | 383.0749 | 386.4276 | 389.9413 | 393.4058 | 396.5337 | 399.989 | 403.5888 | 407.0101 | 410.2064 | 413.6244 | 417.1555 | 420.3046 | 423.2638 | 426.897 | 429.847 | 432.9649 | 435.7702 | 437.687 | 439.2136 | 440.6623 | 441.6844 | 442.5844 | 443.1751 | 443.7315 | 444.0076 | 443.8762 | 443.6873 | 442.9427 | 442.0734 | 440.8802 | 439.4539 | 437.7382 | 435.9166 | 433.615 | 431.3036 | 428.3929 | 425.2675 | 422.2914 | 418.7579 | 415.2959 | 411.4053 | 407.3539 | 403.254 | 398.7524 | 394.1751 | 389.6923 | 384.8408 | 379.9626 | 374.8499 | 369.8026 | 364.554 | 359.1165 | 353.8117 | 348.4122 | 342.9551 | 337.252 | 331.737 | 326.3035 | 320.6062 | 314.8799 | 309.3281 | 303.8159 | 292.8969 | 276.4731 | 265.6894 | 250.1091 | 240.0338 | 220.3785 | 202.1581 | 188.9834 | 169.7222 | 151.7126 | 133.0908 | 108.3463 | 90.46731 | 65.55598 | 43.26991 | 33.63143 | 12.29884 | 0.647852
VOpc | 0.4524936 | 17.27365 | 17.54561 | 17.8077 | 18.09049 | 18.36709 | 18.64408 | 18.91682 | 19.18897 | 19.45686 | 19.73811 | 20.0271 | 20.28493 | 20.55146 | 20.82807 | 21.1159 | 21.38553 | 21.64781 | 21.92983 | 22.19444 | 22.45594 | 22.73758 | 22.99986 | 23.27685 | 23.54319 | 23.81031 | 24.11072 | 24.37145 | 24.6376 | 24.90549 | 25.19003 | 25.45715 | 25.73395 | 26.00997 | 26.27012 | 26.54479 | 26.81403 | 27.09548 | 27.35969 | 27.63804 | 27.90574 | 28.17034 | 28.42526 | 28.69761 | 28.98621 | 29.24113 | 29.51367 | 29.78156 | 30.06281 | 30.3429 | 30.61098 | 30.87733 | 31.13225 | 31.41021 | 31.67714 | 31.952 | 32.21873 | 32.49495 | 32.75432 | 33.01427 | 33.2812 | 33.56438 | 33.8377 | 34.09378 | 34.3309 | 34.59821 | 34.84713 | 35.08638 | 35.3233 | 35.56158 | 35.79657 | 36.02381 | 36.2495 | 36.48682 | 36.70496 | 36.9204 | 37.14358 | 37.34237 | 37.55238 | 37.75563 | 37.95267 | 38.15185 | 38.34948 | 38.51595 | 38.70544 | 38.88856 | 39.05967 | 39.21994 | 39.39318 | 39.55771 | 39.7054 | 39.86296 | 40.00852 | 40.1475 | 40.29557 | 40.43513 | 40.56521 | 40.70128 | 40.8211 | 40.9415 | 41.06247 | 41.18752 | 41.29824 | 41.40237 | 41.51522 | 41.61723 | 41.71188 | 41.80731 | 41.89964 | 42.00571 | 42.10307 | 42.3398 | 42.50452 | 42.72248 | 42.94701 | 43.11503 | 43.3204 | 43.48551 | 43.73656 | 43.89238 | 44.08304 | 44.30448 | 44.49262 | 44.71967 | 44.89369 | 44.98001 | 45.16468 | 45.26088
IOpc | 12.94699 | 12.94385 | 12.94119 | 12.93819 | 12.93521 | 12.93174 | 12.92798 | 12.92372 | 12.91774 | 12.91133 | 12.90636 | 12.90255 | 12.89923 | 12.89555 | 12.89176 | 12.88685 | 12.88204 | 12.87624 | 12.86829 | 12.85893 | 12.85214 | 12.8494 | 12.84838 | 12.84762 | 12.84661 | 12.84597 | 12.84509 | 12.84475 | 12.84426 | 12.84314 | 12.8427 | 12.84222 | 12.8417 | 12.8408 | 12.8403 | 12.83939 | 12.8388 | 12.83777 | 12.83709 | 12.83581 | 12.83513 | 12.834 | 12.83307 | 12.83207 | 12.83088 | 12.82942 | 12.828 | 12.82716 | 12.82572 | 12.82414 | 12.82287 | 12.82143 | 12.81952 | 12.81844 | 12.81658 | 12.81415 | 12.81011 | 12.80502 | 12.80005 | 12.79474 | 12.78917 | 12.7831 | 12.77525 | 12.75947 | 12.72233 | 12.6742 | 12.62539 | 12.57314 | 12.51632 | 12.45437 | 12.38735 | 12.31529 | 12.23854 | 12.15651 | 12.06973 | 11.97712 | 11.87995 | 11.7784 | 11.67131 | 11.55921 | 11.44348 | 11.3235 | 11.19918 | 11.07137 | 10.94001 | 10.805 | 10.66668 | 10.52615 | 10.382 | 10.23603 | 10.08768 | 9.937245 | 9.785281 | 9.632145 | 9.477741 | 9.321992 | 9.165359 | 9.00816 | 8.850942 | 8.693351 | 8.535947 | 8.378586 | 8.222478 | 8.066882 | 7.911851 | 7.757787 | 7.604507 | 7.452758 | 7.303129 | 7.155783 | 7.010555 | 6.581568 | 6.303593 | 5.903409 | 5.519528 | 5.158638 | 4.708439 | 4.384573 | 3.829732 | 3.488885 | 3.046343 | 2.517617 | 2.050284 | 1.446419 | 1.004494 | 0.7537243 | 0.3060716 | 0.0147562
POpc | 5.858431 | 223.5875 | 227.0611 | 230.3994 | 234.0044 | 237.5184 | 241.0303 | 244.4757 | 247.8782 | 251.214 | 254.7471 | 258.4007 | 261.66 | 265.0224 | 268.5104 | 272.1175 | 275.4893 | 278.7423 | 282.1994 | 285.3967 | 288.6068 | 292.1642 | 295.5109 | 299.0522 | 302.4503 | 305.8666 | 309.7044 | 313.0452 | 316.4519 | 319.8647 | 323.5081 | 326.9263 | 330.4675 | 333.9887 | 337.3162 | 340.8187 | 344.26 | 347.8456 | 351.2189 | 354.7565 | 358.1738 | 361.5382 | 364.7833 | 368.2498 | 371.9185 | 375.1467 | 378.6013 | 382.013 | 385.5774 | 389.1215 | 392.5206 | 395.8916 | 399.1005 | 402.63 | 405.9924 | 409.4377 | 412.7255 | 416.0983 | 419.2567 | 422.4092 | 425.6389 | 429.0569 | 432.2849 | 435.0185 | 436.7689 | 438.5047 | 439.9587 | 441.1459 | 442.1177 | 442.897 | 443.4246 | 443.6435 | 443.6411 | 443.5525 | 443.019 | 442.2002 | 441.264 | 439.8333 | 438.2855 | 436.4251 | 434.3108 | 432.0125 | 429.4827 | 426.4244 | 423.4378 | 420.1909 | 416.6369 | 412.8351 | 408.9801 | 404.9140625 | 400.5355 | 396.128 | 391.4946 | 386.7065 | 381.911 | 376.936 | 371.7947 | 366.6436 | 361.3051 | 355.9188 | 350.5071 | 345.0931 | 339.5739 | 333.9881 | 328.4622 | 322.8576 | 317.1983 | 311.5798 | 305.9985 | 300.5837 | 295.1659 | 278.6623 | 267.9312 | 252.2083 | 237.0473 | 222.4148 | 203.9715 | 190.6654 | 167.4993 | 153.1355 | 134.2921 | 111.5417 | 91.22253 | 64.68338 | 45.09542 | 33.90253 | 13.82363 | 0.6678787
VOpc | 0.4522836 | 17.28952 | 17.57019 | 17.85376 | 18.12011 | 18.40465 | 18.67409 | 18.95359 | 19.23407 | 19.51803 | 19.77992 | 20.04994 | 20.33545 | 20.60721 | 20.89078 | 21.15693 | 21.43624 | 21.70607 | 21.96138 | 22.24012 | 22.51111 | 22.78306 | 23.04534 | 23.3262 | 23.59061 | 23.86838 | 24.13782 | 24.4152 | 24.66489 | 24.93937 | 25.2212 | 25.48851 | 25.76588 | 26.04016 | 26.29722 | 26.59163 | 26.87133 | 27.12258 | 27.39163 | 27.66088 | 27.94735 | 28.21679 | 28.4903 | 28.77116 | 29.03402 | 29.29378 | 29.56651 | 29.83963 | 30.10733 | 30.38452 | 30.65028 | 30.91798 | 31.19381 | 31.44931 | 31.70462 | 31.97871 | 32.25222 | 32.53579 | 32.80484 | 33.07273 | 33.34024 | 33.5969 | 33.87931 | 34.1292 | 34.37542 | 34.61776 | 34.85991 | 35.11348 | 35.36105 | 35.6001 | 35.8407 | 36.08033 | 36.30564 | 36.52127 | 36.74213 | 36.95718 | 37.17745 | 37.38747 | 37.58723 | 37.79956 | 38.00145 | 38.18863 | 38.36671 | 38.55001 | 38.74125 | 38.9174 | 39.09122 | 39.2571 | 39.41215 | 39.57164 | 39.73772 | 39.88909 | 40.03542 | 40.17189 | 40.32558 | 40.46746 | 40.58631 | 40.70167 | 40.83213 | 40.95853 | 41.0979 | 41.20339 | 41.32166 | 41.43005 | 41.53012 | 41.63329 | 41.74595 | 41.84351 | 41.93622 | 42.02333 | 42.11411 | 42.35955 | 42.51517 | 42.6737 | 42.93017 | 43.09664 | 43.33008 | 43.47235 | 43.69746 | 43.89586 | 44.07162 | 44.28899 | 44.47075 | 44.6889 | 44.87297 | 44.95988 | 45.14822 | 45.24307
IOpc | 12.98166 | 12.98048 | 12.97906 | 12.97733 | 12.97671 | 12.97537 | 12.97457 | 12.97381 | 12.97288 | 12.97144 | 12.97016 | 12.96887 | 12.96715 | 12.96492 | 12.96189 | 12.9571 | 12.94892 | 12.93225 | 12.90112 | 12.87131 | 12.85997 | 12.85684 | 12.85575 | 12.85425 | 12.85266 | 12.85179 | 12.85093 | 12.84996 | 12.84953 | 12.84855 | 12.84791 | 12.84719 | 12.84645 | 12.84615 | 12.84573 | 12.84477 | 12.8442 | 12.84325 | 12.84257 | 12.84153 | 12.84076 | 12.8398 | 12.83927 | 12.83845 | 12.83714 | 12.83626 | 12.83481 | 12.83374 | 12.83232 | 12.83032 | 12.82897 | 12.82712 | 12.82507 | 12.82251 | 12.82021 | 12.81791 | 12.81601 | 12.81326 | 12.80933 | 12.8044 | 12.79944 | 12.79301 | 12.78437 | 12.76887 | 12.73707 | 12.69015 | 12.6374 | 12.58318 | 12.5242 | 12.46077 | 12.39254 | 12.31873 | 12.24014 | 12.15676 | 12.06763 | 11.97366 | 11.87445 | 11.7709 | 11.66233 | 11.54901 | 11.43094 | 11.30942 | 11.18437 | 11.05509 | 10.92213 | 10.78566 | 10.6462 | 10.50373 | 10.35878 | 10.21179 | 10.06233 | 9.910944 | 9.75842 | 9.604174 | 9.4491 | 9.292657 | 9.135391 | 8.977628 | 8.819716 | 8.661705 | 8.503832 | 8.346671 | 8.18977 | 8.03403 | 7.878813 | 7.724485 | 7.571664 | 7.420045 | 7.270641 | 7.123749 | 6.97878 | 6.551927 | 6.277181 | 6.011708 | 5.506437 | 5.155638 | 4.715028 | 4.406655 | 3.889451 | 3.454593 | 3.029007 | 2.553541 | 2.088744 | 1.514372 | 1.023336 | 0.8008876 | 0.3394405 | 0.0158567
POpc | 5.871394 | 224.4263 | 228.0445 | 231.6943 | 235.1393 | 238.8071 | 242.2882 | 245.9004 | 249.5212 | 253.177 | 256.5487 | 260.025 | 263.6927 | 267.1708 | 270.784 | 274.1326 | 277.5763 | 280.7083 | 283.3265 | 286.2594 | 289.4921 | 292.9182 | 296.2653 | 299.8408 | 303.2022 | 306.7513 | 310.1933 | 313.7343 | 316.9323 | 320.4347 | 324.0396 | 327.4558 | 331.0002 | 334.5157 | 337.8068 | 341.5634 | 345.1408 | 348.342 | 351.7789 | 355.2079 | 358.8653 | 362.298 | 365.7946 | 369.3772 | 372.7138 | 376.0225 | 379.4805 | 382.9541 | 386.3469 | 389.843 | 393.2115 | 396.5887 | 400.0627 | 403.2591 | 406.4598 | 409.9001 | 413.3448 | 416.8896 | 420.2079 | 423.4764 | 426.7362 | 429.8056 | 433.1258 | 435.7913 | 437.8422 | 439.3047 | 440.5386 | 441.8391 | 442.8689 | 443.6045 | 444.1573 | 444.4639 | 444.3861 | 443.9802 | 443.3904 | 442.5128 | 441.4619 | 440.0841 | 438.3548 | 436.5474 | 434.3924 | 431.8914 | 429.1076 | 426.1739 | 423.1371 | 419.7498 | 416.1729 | 412.3459 | 408.2619 | 404.0971 | 399.8542 | 395.3385 | 390.6825 | 385.8178 | 381.0404 | 376.0502 | 370.7718 | 365.4044 | 360.1278 | 354.7707 | 349.4896 | 343.9111 | 338.4149 | 332.8503 | 327.2081 | 321.5957 | 316.0863 | 310.4807 | 304.9032 | 299.3636 | 293.9051 | 277.5367 | 266.8754 | 256.5418 | 236.3923 | 222.1907 | 204.3025 | 191.5676 | 169.9591 | 151.6423 | 133.4933 | 113.0938 | 92.88803 | 67.67562 | 45.92013 | 36.00782 | 15.32514 | 0.7174057
VOpc | 0.45218 | 16.1924 | 16.47017 | 16.74135 | 16.99298 | 17.25894 | 17.49877 | 17.74537 | 17.97145 | 18.19637 | 18.39613 | 18.5806 | 18.75345 | 18.92224 | 19.07515 | 19.20736 | 19.3444 | 19.48493 | 19.6361 | 19.76714 | 19.9038 | 20.03949 | 20.1713 | 20.30351 | 20.43358 | 20.57237 | 20.69683 | 20.84646 | 20.98563 | 21.12693 | 21.25875 | 21.39656 | 21.53632 | 21.67142 | 21.80886 | 21.95054 | 22.07636 | 22.20527 | 22.34484 | 22.46852 | 22.61408 | 22.7519 | 22.88643 | 23.01941 | 23.1549 | 23.29523 | 23.44873 | 23.56506 | 23.70133 | 24.24544 | 24.66044 | 25.20378 | 25.76414 | 26.16947 | 26.71416 | 27.12219 | 27.66088 | 28.05594 | 28.49417 | 29.14842 | 29.5638 | 29.96951 | 30.5082 | 31.03644 | 31.46073 | 31.99671 | 32.38597 | 32.94246 | 33.47593 | 33.88144 | 34.00513 | 34.25831 | 34.39226 | 34.75925 | 34.88933 | 35.00798 | 35.39744 | 35.52132 | 35.63126 | 35.87206 | 36.09195 | 36.31822 | 36.56231 | 36.68464 | 36.88807 | 37.00886 | 37.21519 | 37.53864 | 37.73859 | 37.93855 | 38.0421 | 38.34484 | 38.52214 | 38.69886 | 38.87791 | 39.07051 | 39.2513 | 39.49344 | 39.65681 | 39.88638 | 40.04355 | 40.26499 | 40.53308 | 40.66528 | 40.91517 | 41.08919 | 41.27849 | 41.49374 | 41.65207 | 41.84254 | 42.08411 | 42.31077 | 42.46407 | 42.65221 | 42.89069 | 43.0587 | 43.29794 | 43.46731 | 43.69572 | 43.8858 | 44.05188 | 44.27815 | 44.45004 | 44.67612 | 44.86485 | 44.94846 | 45.13138 | 45.23165
IOpc | 12.99967 | 12.99815 | 12.99596 | 12.99406 | 12.9929 | 12.99136 | 12.99002 | 12.98837 | 12.98643 | 12.98485 | 12.9833 | 12.98144 | 12.97988 | 12.97801 | 12.97533 | 12.97375 | 12.97231 | 12.97093 | 12.96949 | 12.96847 | 12.96759 | 12.96626 | 12.96525 | 12.96422 | 12.96342 | 12.96234 | 12.96102 | 12.95961 | 12.95818 | 12.95663 | 12.95483 | 12.95226 | 12.94987 | 12.94655 | 12.94305 | 12.93391 | 12.91815 | 12.90525 | 12.90001 | 12.89793 | 12.89691 | 12.89618 | 12.89541 | 12.89495 | 12.8941 | 12.89387 | 12.89301 | 12.89265 | 12.89221 | 12.89015 | 12.88928 | 12.88716 | 12.8855 | 12.88402 | 12.88275 | 12.88185 | 12.88075 | 12.87948 | 12.87855 | 12.87681 | 12.87542 | 12.87448 | 12.87245 | 12.86891 | 12.8666 | 12.86227 | 12.85865 | 12.85434 | 12.84633 | 12.82542 | 12.8137 | 12.78096 | 12.76194 | 12.69929 | 12.67562 | 12.65102 | 12.56896 | 12.53881 | 12.50788 | 12.44078 | 12.36908 | 12.2915 | 12.20811 | 12.1652 | 12.07412 | 12.02689 | 11.9279 | 11.7695 | 11.65766 | 11.54078 | 11.48037 | 11.29285 | 11.16215 | 11.02743 | 10.88914 | 10.74772 | 10.60196 | 10.37642 | 10.22186 | 9.986404 | 9.827066 | 9.588766 | 9.270422 | 9.110477 | 8.788855 | 8.547861 | 8.308125 | 7.989589 | 7.747777 | 7.426825 | 7.039111 | 6.661861 | 6.377412 | 6.043522 | 5.599573 | 5.241534 | 4.738382 | 4.378913 | 3.890719 | 3.443459 | 3.068625 | 2.484238 | 2.068385 | 1.508774 | 0.9943404 | 0.791988 | 0.2856694 | 0.01860794
POpc | 5.878189 | 210.4713 | 214.0456 | 217.5381 | 220.7882 | 224.2172 | 227.3094 | 230.4834 | 233.385 | 236.2771 | 238.8424 | 241.203 | 243.4174 | 245.573 | 247.5065 | 249.1914 | 250.9415 | 252.7377 | 254.6703 | 256.3496 | 258.1043 | 259.8372 | 261.5261 | 263.2192 | 264.8891 | 266.6661 | 268.2521 | 270.162 | 271.9356 | 273.7337 | 275.4035 | 277.1338 | 278.8926 | 280.5703 | 282.273 | 283.9063 | 285.1858 | 286.5645 | 288.2487 | 289.7975 | 291.6519 | 293.4126 | 295.1299 | 296.8341 | 298.5616 | 300.3657 | 302.3248 | 303.8161 | 305.5625 | 312.5274 | 317.8552 | 324.8051 | 331.9838 | 337.1678 | 344.1518 | 349.3839 | 356.2928 | 361.346 | 366.9637 | 375.3385 | 380.6464 | 385.8419 | 392.7154 | 399.4052 | 404.7925 | 411.5502 | 416.4398 | 423.4537 | 430.0427 | 434.5439 | 435.7314 | 437.8542 | 438.912 | 441.4178 | 442.2438 | 442.8867 | 444.9091 | 445.3951 | 445.6714 | 446.2764 | 446.424 | 446.4053 | 446.3568 | 446.2758 | 445.391 | 445.1014 | 443.899 | 441.811 | 439.9436 | 437.8403 | 436.7374 | 433.0227 | 429.9899 | 426.7492 | 423.3472 | 419.9188 | 416.1408 | 409.8004 | 405.3662 | 398.3215 | 393.5107 | 386.0916 | 375.7587 | 370.4801 | 359.5975 | 351.2247 | 342.9469 | 331.5179 | 322.7109375 | 310.7572 | 296.2347 | 281.8685 | 270.8109 | 257.7696 | 240.1695 | 225.6936 | 205.1622 | 190.3396 | 170.0078 | 151.1189 | 135.1787 | 109.9975 | 91.93981 | 67.40617 | 44.61093 | 35.59864 | 12.89265 | 0.8416677